## Feuil1
Tamis+broyeur+Presse à piston
Component (% TS) | Input | Substrate | Residues | efficacité de Récupération | Pureté | Efficacité
Organics | 83.6% | 64.4% | 19.2% | 77.03% | 87.48% | 0.3364627
Plastics | 0.16% | 0.04% | 0.12% | 25%
Metals | 1.6% | 0.01% | 1.59% | 0.625%
Glass | 0.07% | 0.06% | 0.01% | 85.71%
Inerts | 1.77% | 0.76% | 1.01% | 42.94%
Others | 1.68% | 0% | 1.68% | 0%
Impurities 0.063 - 2 mm | 11.09% | 8.35% | 2.74% | 75.29%
Energy used | 9.98 | kWh/t
Broyeur + presse à piston + presse à vis
Composition (% TS) | Input | Substrate | Residues
Organics | 95.8% | 89.5% | 6.3% | 93.42% | 97.04% | 0.3298613
Plastics | 1.72% | 0.46% | 1.26% | 26.74%
Metals | 0.12% | 0.08% | 0.04% | 66.67%
Glass | 0.13% | 0.1% | 0.03% | 76.92%
Inerts | 0.07% | 0.06% | 0.01% | 85.71%
Others | 0.75% | 0.72% | 0.03% | 96%
Impurities 0.063 - 2 mm | 1.43% | 1.31% | 0.12% | 91.61%
Energy used | 12.49 | kWh/t
Broyeur à séparation
Composition (% TS) | Input | Substrate | Residues
Organics | 93.7% | 92.6% | 1.1% | 98.83% | 96.17% | 0.415783
Plastics | 3.33% | 0.89% | 2.44% | 26.73%
Metals | 0.43% | 0.42% | 0.01% | 97.67%
Glass | 0% | 0% | 0% | #DIV/0!
Inerts | 0% | 0% | 0% | #DIV/0!
Others | 0.63% | 0.44% | 0.19% | 69.84%
Impurities 0.063 - 2 mm | 1.98% | 1.94% | 0.04% | 97.98%
Energy used | 9 | kWh/t
Pulpeur + tamis à tambour
Composition (% TS) | Input | Substrate | Residues
Organics | 86.7% | 69.3% | 17.5% | 79.93% | 96.65% | 0.6544183
Plastics | 7.61% | 0.27% | 7.34% | 3.548%
Metals | 0.52% | 0.03% | 0.49% | 5.769%
Glass | 0.05% | 0% | 0.05% | 0%
Inerts | 0.32% | 0% | 0.32% | 0%
Others | 1.45% | 0.97% | 0.48% | 66.9%
Impurities 0.063 - 2 mm | 3.29% | 1.13% | 2.16% | 34.35%
Energy used | 22.04 | kWh/t

## Feuil2
Equipement | Consommation énergétique
Tamis | 0.04 | kWh/t | électricité | https://www.bioenergie-promotion.fr/wp-content/uploads/2018/01/technologies_deconditionnement_201611_produits.pdf
Broyeur | 4.14 | kWh/t | électricité | https://www.bioenergie-promotion.fr/wp-content/uploads/2018/01/technologies_deconditionnement_201611_produits.pdf
Presse à piston | 5.8 | kWh/t | électricité | https://www.bioenergie-promotion.fr/wp-content/uploads/2018/01/technologies_deconditionnement_201611_produits.pdf
Presse à vis | 2.55 | kWh/t | électricité | https://www.bioenergie-promotion.fr/wp-content/uploads/2018/01/technologies_deconditionnement_201611_produits.pdf
Separation-mill | 9 | kWh/t | électricité | https://www.recyc-quebec.gouv.qc.ca/sites/default/files/documents/technologies-desemballage-produits-alimentaires.pdf | Hammer mill
Pulpeur | 22 | kWh/t | électricité | https://www.bioenergie-promotion.fr/wp-content/uploads/2018/01/technologies_deconditionnement_201611_produits.pdf | Komptech
Aeration
Forced aeration | 9 | kWh/t | électricité | https://compostsystems.com/compost-fans-energy/
Turning aeration | 1.02 | l/t | diesel | Florence